## Параметры
Параметр | Значение | Единица | Расчётные величины
Плотность B₄C | 2.52 | г/см³ | sigma_lambda, cm² | 3.84e-21
Молярная масса B₄C | 55.26 | г/моль | n_10B, природный бор, см⁻³ | 2.197e+22
Доля ¹⁰B для природного бора | 0.2 | доля | n_10B, обогащённый бор, см⁻³ | 9.8865e+22
Доля ¹⁰B для обогащённого бора | 0.9 | доля | Sigma, природный бор, см⁻¹ | 84.3649
Сечение захвата при 1.8 Å | 3840 | барн | Sigma, обогащённый бор, см⁻¹ | 379.642
Длина волны нейтронов | 1.8 | Å
Нормировочная длина волны | 1.8 | Å
Угол между пучком и поверхностью | 90 | градусы
Постоянная Авогадро | 6.0221e+23 | моль⁻¹

## Расчет
Толщина покрытия B₄C, нм | Вероятность захвата, природный бор | Вероятность захвата, обогащённый бор | Образец | Номинальная толщина, нм | P, природный бор | P, обогащённый бор
0 | 0 | 0 | B₄C-50 | 50 | 0.0004217355 | 0.00189641
10 | 8.436134e-05 | 0.00037957 | B₄C-100 | 100 | 0.0008432932 | 0.003789223
20 | 0.0001687156 | 0.0007589959 | B₄C-200 | 200 | 0.001685875 | 0.007564088
30 | 0.0002530627 | 0.001138278 | B₄C-400 | 400 | 0.003368908 | 0.01507096
40 | 0.0003374026 | 0.001517416
50 | 0.0004217355 | 0.00189641
60 | 0.0005060613 | 0.00227526
70 | 0.0005903799 | 0.002653966
80 | 0.0006746915 | 0.003032529
90 | 0.0007589959 | 0.003410948
100 | 0.0008432932 | 0.003789223
110 | 0.0009275834 | 0.004167355
120 | 0.001011866 | 0.004545343
130 | 0.001096142 | 0.004923188
140 | 0.001180411 | 0.005300889
150 | 0.001264673 | 0.005678447
160 | 0.001348928 | 0.006055861
170 | 0.001433175 | 0.006433133
180 | 0.001517416 | 0.006810261
190 | 0.001601649 | 0.007187246
200 | 0.001685875 | 0.007564088
210 | 0.001770094 | 0.007940787
220 | 0.001854306 | 0.008317343
230 | 0.001938511 | 0.008693756
240 | 0.002022709 | 0.009070026
250 | 0.0021069 | 0.009446153
260 | 0.002191083 | 0.009822137
270 | 0.00227526 | 0.01019798
280 | 0.002359429 | 0.01057368
290 | 0.002443592 | 0.01094923
300 | 0.002527747 | 0.01132465
310 | 0.002611895 | 0.01169992
320 | 0.002696036 | 0.01207505
330 | 0.00278017 | 0.01245004
340 | 0.002864297 | 0.01282488
350 | 0.002948416 | 0.01319958
360 | 0.003032529 | 0.01357414
370 | 0.003116634 | 0.01394856
380 | 0.003200733 | 0.01432284
390 | 0.003284824 | 0.01469697
400 | 0.003368908 | 0.01507096
410 | 0.003452985 | 0.01544481
420 | 0.003537055 | 0.01581852
430 | 0.003621118 | 0.01619208
440 | 0.003705174 | 0.01656551
450 | 0.003789223 | 0.01693879
460 | 0.003873265 | 0.01731193
470 | 0.003957299 | 0.01768493
480 | 0.004041327 | 0.01805779
490 | 0.004125347 | 0.0184305
500 | 0.00420936 | 0.01880308
510 | 0.004293367 | 0.01917551
520 | 0.004377366 | 0.0195478
530 | 0.004461358 | 0.01991995
540 | 0.004545343 | 0.02029196
550 | 0.004629321 | 0.02066383
560 | 0.004713292 | 0.02103555
570 | 0.004797255 | 0.02140714
580 | 0.004881212 | 0.02177858
590 | 0.004965161 | 0.02214989
600 | 0.005049104 | 0.02252105
610 | 0.005133039 | 0.02289207
620 | 0.005216968 | 0.02326295
630 | 0.005300889 | 0.02363369
640 | 0.005384803 | 0.02400429
650 | 0.00546871 | 0.02437475
660 | 0.00555261 | 0.02474507
670 | 0.005636503 | 0.02511525
680 | 0.005720389 | 0.02548528
690 | 0.005804268 | 0.02585518
700 | 0.005888139 | 0.02622494
710 | 0.005972004 | 0.02659455
720 | 0.006055861 | 0.02696403
730 | 0.006139712 | 0.02733336
740 | 0.006223555 | 0.02770256
750 | 0.006307392 | 0.02807161
760 | 0.006391221 | 0.02844053
770 | 0.006475043 | 0.0288093
780 | 0.006558858 | 0.02917794
790 | 0.006642666 | 0.02954643
800 | 0.006726467 | 0.02991479
810 | 0.006810261 | 0.030283
820 | 0.006894048 | 0.03065108
830 | 0.006977827 | 0.03101901
840 | 0.0070616 | 0.03138681
850 | 0.007145366 | 0.03175447
860 | 0.007229124 | 0.03212198
870 | 0.007312876 | 0.03248936
880 | 0.00739662 | 0.0328566
890 | 0.007480358 | 0.0332237
900 | 0.007564088 | 0.03359066
910 | 0.007647811 | 0.03395748
920 | 0.007731527 | 0.03432416
930 | 0.007815236 | 0.0346907
940 | 0.007898938 | 0.0350571
950 | 0.007982633 | 0.03542336
960 | 0.008066321 | 0.03578949
970 | 0.008150002 | 0.03615547
980 | 0.008233676 | 0.03652132
990 | 0.008317343 | 0.03688703
1000 | 0.008401002 | 0.0372526
1010 | 0.008484655 | 0.03761803
1020 | 0.0085683 | 0.03798332
1030 | 0.008651939 | 0.03834847
1040 | 0.00873557 | 0.03871348
1050 | 0.008819195 | 0.03907836
1060 | 0.008902812 | 0.0394431
1070 | 0.008986422 | 0.0398077
1080 | 0.009070026 | 0.04017216
1090 | 0.009153622 | 0.04053648
1100 | 0.009237211 | 0.04090066
1110 | 0.009320793 | 0.04126471
1120 | 0.009404368 | 0.04162861
1130 | 0.009487936 | 0.04199238
1140 | 0.009571497 | 0.04235601
1150 | 0.009655051 | 0.04271951
1160 | 0.009738598 | 0.04308286
1170 | 0.009822137 | 0.04344608
1180 | 0.00990567 | 0.04380916
1190 | 0.009989196 | 0.0441721
1200 | 0.01007271 | 0.0445349
1210 | 0.01015623 | 0.04489757
1220 | 0.01023973 | 0.0452601
1230 | 0.01032323 | 0.04562249
1240 | 0.01040672 | 0.04598474
1250 | 0.0104902 | 0.04634686
1260 | 0.01057368 | 0.04670883
1270 | 0.01065715 | 0.04707067
1280 | 0.01074061 | 0.04743238
1290 | 0.01082407 | 0.04779394
1300 | 0.01090751 | 0.04815537
1310 | 0.01099095 | 0.04851666
1320 | 0.01107439 | 0.04887782
1330 | 0.01115782 | 0.04923884
1340 | 0.01124124 | 0.04959972
1350 | 0.01132465 | 0.04996046
1360 | 0.01140805 | 0.05032107
1370 | 0.01149145 | 0.05068154
1380 | 0.01157485 | 0.05104187
1390 | 0.01165823 | 0.05140206
1400 | 0.01174161 | 0.05176212
1410 | 0.01182498 | 0.05212205
1420 | 0.01190834 | 0.05248183
1430 | 0.0119917 | 0.05284148
1440 | 0.01207505 | 0.053201
1450 | 0.01215839 | 0.05356037
1460 | 0.01224173 | 0.05391961
1470 | 0.01232506 | 0.05427872
1480 | 0.01240838 | 0.05463768
1490 | 0.01249169 | 0.05499651
1500 | 0.012575 | 0.05535521
1510 | 0.0126583 | 0.05571377
1520 | 0.01274159 | 0.05607219
1530 | 0.01282488 | 0.05643048
1540 | 0.01290816 | 0.05678863
1550 | 0.01299143 | 0.05714664
1560 | 0.0130747 | 0.05750452
1570 | 0.01315796 | 0.05786226
1580 | 0.01324121 | 0.05821987
1590 | 0.01332445 | 0.05857734
1600 | 0.01340769 | 0.05893468
1610 | 0.01349092 | 0.05929188
1620 | 0.01357414 | 0.05964894
1630 | 0.01365736 | 0.06000587
1640 | 0.01374057 | 0.06036267
1650 | 0.01382377 | 0.06071932
1660 | 0.01390696 | 0.06107585
1670 | 0.01399015 | 0.06143223
1680 | 0.01407333 | 0.06178849
1690 | 0.01415651 | 0.0621446
1700 | 0.01423968 | 0.06250059
1710 | 0.01432284 | 0.06285643
1720 | 0.01440599 | 0.06321214
1730 | 0.01448913 | 0.06356772
1740 | 0.01457227 | 0.06392316
1750 | 0.01465541 | 0.06427847
1760 | 0.01473853 | 0.06463364
1770 | 0.01482165 | 0.06498868
1780 | 0.01490476 | 0.06534358
1790 | 0.01498786 | 0.06569835
1800 | 0.01507096 | 0.06605298
1810 | 0.01515405 | 0.06640748
1820 | 0.01523713 | 0.06676184
1830 | 0.01532021 | 0.06711607
1840 | 0.01540328 | 0.06747017
1850 | 0.01548634 | 0.06782413
1860 | 0.01556939 | 0.06817795
1870 | 0.01565244 | 0.06853164
1880 | 0.01573548 | 0.0688852
1890 | 0.01581852 | 0.06923862
1900 | 0.01590154 | 0.06959191
1910 | 0.01598456 | 0.06994507
1920 | 0.01606758 | 0.07029809
1930 | 0.01615058 | 0.07065098
1940 | 0.01623358 | 0.07100373
1950 | 0.01631657 | 0.07135635
1960 | 0.01639956 | 0.07170883
1970 | 0.01648254 | 0.07206118
1980 | 0.01656551 | 0.0724134
1990 | 0.01664847 | 0.07276549
2000 | 0.01673143 | 0.07311744
2010 | 0.01681438 | 0.07346925
2020 | 0.01689732 | 0.07382094
2030 | 0.01698026 | 0.07417249
2040 | 0.01706319 | 0.0745239
2050 | 0.01714611 | 0.07487519
2060 | 0.01722902 | 0.07522634
2070 | 0.01731193 | 0.07557735
2080 | 0.01739483 | 0.07592823
2090 | 0.01747772 | 0.07627898
2100 | 0.01756061 | 0.0766296
2110 | 0.01764349 | 0.07698009
2120 | 0.01772636 | 0.07733044
2130 | 0.01780923 | 0.07768065
2140 | 0.01789209 | 0.07803074
2150 | 0.01797494 | 0.07838069
2160 | 0.01805779 | 0.07873051
2170 | 0.01814062 | 0.0790802
2180 | 0.01822345 | 0.07942975
2190 | 0.01830628 | 0.07977917
2200 | 0.0183891 | 0.08012846
2210 | 0.01847191 | 0.08047761
2220 | 0.01855471 | 0.08082664
2230 | 0.0186375 | 0.08117553
2240 | 0.01872029 | 0.08152429
2250 | 0.01880308 | 0.08187291
2260 | 0.01888585 | 0.0822214
2270 | 0.01896862 | 0.08256977
2280 | 0.01905138 | 0.08291799
2290 | 0.01913413 | 0.08326609
2300 | 0.01921688 | 0.08361406
2310 | 0.01929962 | 0.08396189
2320 | 0.01938235 | 0.08430959
2330 | 0.01946508 | 0.08465716
2340 | 0.0195478 | 0.08500459
2350 | 0.01963051 | 0.0853519
2360 | 0.01971322 | 0.08569907
2370 | 0.01979592 | 0.08604611
2380 | 0.01987861 | 0.08639302
2390 | 0.01996129 | 0.0867398
2400 | 0.02004397 | 0.08708645
2410 | 0.02012664 | 0.08743296
2420 | 0.0202093 | 0.08777934
2430 | 0.02029196 | 0.0881256
2440 | 0.02037461 | 0.08847172
2450 | 0.02045725 | 0.08881771
2460 | 0.02053989 | 0.08916356
2470 | 0.02062252 | 0.08950929
2480 | 0.02070514 | 0.08985488
2490 | 0.02078775 | 0.09020035
2500 | 0.02087036 | 0.09054568
2510 | 0.02095296 | 0.09089088
2520 | 0.02103555 | 0.09123595
2530 | 0.02111814 | 0.09158089
2540 | 0.02120072 | 0.0919257
2550 | 0.02128329 | 0.09227038
2560 | 0.02136586 | 0.09261492
2570 | 0.02144842 | 0.09295934
2580 | 0.02153097 | 0.09330363
2590 | 0.02161351 | 0.09364778
2600 | 0.02169605 | 0.09399181
2610 | 0.02177858 | 0.0943357
2620 | 0.02186111 | 0.09467946
2630 | 0.02194363 | 0.09502309
2640 | 0.02202614 | 0.0953666
2650 | 0.02210864 | 0.09570997
2660 | 0.02219113 | 0.09605321
2670 | 0.02227362 | 0.09639632
2680 | 0.02235611 | 0.0967393
2690 | 0.02243858 | 0.09708215
2700 | 0.02252105 | 0.09742487
2710 | 0.02260351 | 0.09776746
2720 | 0.02268597 | 0.09810992
2730 | 0.02276841 | 0.09845225
2740 | 0.02285085 | 0.09879445
2750 | 0.02293329 | 0.09913652
2760 | 0.02301571 | 0.09947847
2770 | 0.02309813 | 0.09982028
2780 | 0.02318055 | 0.100162
2790 | 0.02326295 | 0.1005035
2800 | 0.02334535 | 0.1008449
2810 | 0.02342774 | 0.1011862
2820 | 0.02351013 | 0.1015274
2830 | 0.02359251 | 0.1018684
2840 | 0.02367488 | 0.1022093
2850 | 0.02375724 | 0.1025501
2860 | 0.0238396 | 0.1028907
2870 | 0.02392195 | 0.1032313
2880 | 0.02400429 | 0.1035716
2890 | 0.02408663 | 0.1039119
2900 | 0.02416896 | 0.104252
2910 | 0.02425128 | 0.104592
2920 | 0.0243336 | 0.1049319
2930 | 0.0244159 | 0.1052716
2940 | 0.02449821 | 0.1056113
2950 | 0.0245805 | 0.1059507
2960 | 0.02466279 | 0.1062901
2970 | 0.02474507 | 0.1066293
2980 | 0.02482734 | 0.1069684
2990 | 0.02490961 | 0.1073074
3000 | 0.02499187 | 0.1076462
3010 | 0.02507412 | 0.1079849
3020 | 0.02515637 | 0.1083235
3030 | 0.02523861 | 0.108662
3040 | 0.02532084 | 0.1090003
3050 | 0.02540306 | 0.1093385
3060 | 0.02548528 | 0.1096766
3070 | 0.02556749 | 0.1100145
3080 | 0.0256497 | 0.1103523
3090 | 0.0257319 | 0.11069
3100 | 0.02581409 | 0.1110275
3110 | 0.02589627 | 0.111365
3120 | 0.02597845 | 0.1117023
3130 | 0.02606062 | 0.1120394
3140 | 0.02614278 | 0.1123765
3150 | 0.02622494 | 0.1127134
3160 | 0.02630708 | 0.1130502
3170 | 0.02638923 | 0.1133868
3180 | 0.02647136 | 0.1137234
3190 | 0.02655349 | 0.1140598
3200 | 0.02663561 | 0.1143961
3210 | 0.02671773 | 0.1147322
3220 | 0.02679983 | 0.1150682
3230 | 0.02688193 | 0.1154041
3240 | 0.02696403 | 0.1157399
3250 | 0.02704611 | 0.1160755
3260 | 0.02712819 | 0.116411
3270 | 0.02721027 | 0.1167464
3280 | 0.02729233 | 0.1170817
3290 | 0.02737439 | 0.1174168
3300 | 0.02745644 | 0.1177518
3310 | 0.02753849 | 0.1180867
3320 | 0.02762053 | 0.1184214
3330 | 0.02770256 | 0.1187561
3340 | 0.02778458 | 0.1190905
3350 | 0.0278666 | 0.1194249
3360 | 0.02794861 | 0.1197592
3370 | 0.02803061 | 0.1200933
3380 | 0.02811261 | 0.1204273
3390 | 0.0281946 | 0.1207611
3400 | 0.02827658 | 0.1210948
3410 | 0.02835856 | 0.1214285
3420 | 0.02844053 | 0.1217619
3430 | 0.02852249 | 0.1220953
3440 | 0.02860444 | 0.1224285
3450 | 0.02868639 | 0.1227616
3460 | 0.02876833 | 0.1230946
3470 | 0.02885027 | 0.1234274
3480 | 0.0289322 | 0.1237602
3490 | 0.02901412 | 0.1240927
3500 | 0.02909603 | 0.1244252
3510 | 0.02917794 | 0.1247576
3520 | 0.02925984 | 0.1250898
3530 | 0.02934173 | 0.1254219
3540 | 0.02942362 | 0.1257538
3550 | 0.02950549 | 0.1260857
3560 | 0.02958737 | 0.1264174
3570 | 0.02966923 | 0.126749
3580 | 0.02975109 | 0.1270804
3590 | 0.02983294 | 0.1274118
3600 | 0.02991479 | 0.127743
3610 | 0.02999662 | 0.128074
3620 | 0.03007846 | 0.128405
3630 | 0.03016028 | 0.1287358
3640 | 0.0302421 | 0.1290665
3650 | 0.03032391 | 0.1293971
3660 | 0.03040571 | 0.1297276
3670 | 0.03048751 | 0.1300579
3680 | 0.03056929 | 0.1303881
3690 | 0.03065108 | 0.1307182
3700 | 0.03073285 | 0.1310481
3710 | 0.03081462 | 0.131378
3720 | 0.03089638 | 0.1317077
3730 | 0.03097814 | 0.1320372
3740 | 0.03105989 | 0.1323667
3750 | 0.03114163 | 0.132696
3760 | 0.03122336 | 0.1330252
3770 | 0.03130509 | 0.1333543
3780 | 0.03138681 | 0.1336833
3790 | 0.03146852 | 0.1340121
3800 | 0.03155023 | 0.1343408
3810 | 0.03163193 | 0.1346694
3820 | 0.03171362 | 0.1349978
3830 | 0.03179531 | 0.1353262
3840 | 0.03187699 | 0.1356544
3850 | 0.03195866 | 0.1359824
3860 | 0.03204032 | 0.1363104
3870 | 0.03212198 | 0.1366382
3880 | 0.03220363 | 0.1369659
3890 | 0.03228528 | 0.1372935
3900 | 0.03236692 | 0.137621
3910 | 0.03244855 | 0.1379483
3920 | 0.03253017 | 0.1382755
3930 | 0.03261179 | 0.1386026
3940 | 0.0326934 | 0.1389296
3950 | 0.032775 | 0.1392564
3960 | 0.0328566 | 0.1395831
3970 | 0.03293819 | 0.1399097
3980 | 0.03301977 | 0.1402362
3990 | 0.03310135 | 0.1405625
4000 | 0.03318291 | 0.1408887
4010 | 0.03326448 | 0.1412148
4020 | 0.03334603 | 0.1415408
4030 | 0.03342758 | 0.1418666
4040 | 0.03350912 | 0.1421923
4050 | 0.03359066 | 0.1425179
4060 | 0.03367218 | 0.1428434
4070 | 0.0337537 | 0.1431688
4080 | 0.03383522 | 0.143494
4090 | 0.03391672 | 0.1438191
4100 | 0.03399822 | 0.1441441
4110 | 0.03407972 | 0.1444689
4120 | 0.0341612 | 0.1447937
4130 | 0.03424268 | 0.1451183
4140 | 0.03432416 | 0.1454428
4150 | 0.03440562 | 0.1457671
4160 | 0.03448708 | 0.1460914
4170 | 0.03456853 | 0.1464155
4180 | 0.03464998 | 0.1467395
4190 | 0.03473142 | 0.1470634
4200 | 0.03481285 | 0.1473871
4210 | 0.03489427 | 0.1477107
4220 | 0.03497569 | 0.1480342
4230 | 0.0350571 | 0.1483576
4240 | 0.0351385 | 0.1486809
4250 | 0.0352199 | 0.149004
4260 | 0.03530129 | 0.149327
4270 | 0.03538267 | 0.1496499
4280 | 0.03546405 | 0.1499727
4290 | 0.03554542 | 0.1502953
4300 | 0.03562678 | 0.1506178
4310 | 0.03570814 | 0.1509402
4320 | 0.03578949 | 0.1512625
4330 | 0.03587083 | 0.1515847
4340 | 0.03595217 | 0.1519067
4350 | 0.03603349 | 0.1522286
4360 | 0.03611482 | 0.1525504
4370 | 0.03619613 | 0.1528721
4380 | 0.03627744 | 0.1531936
4390 | 0.03635874 | 0.153515
4400 | 0.03644003 | 0.1538363
4410 | 0.03652132 | 0.1541575
4420 | 0.0366026 | 0.1544786
4430 | 0.03668387 | 0.1547995
4440 | 0.03676514 | 0.1551203
4450 | 0.0368464 | 0.155441
4460 | 0.03692765 | 0.1557616
4470 | 0.0370089 | 0.156082
4480 | 0.03709014 | 0.1564024
4490 | 0.03717137 | 0.1567226
4500 | 0.0372526 | 0.1570426
4510 | 0.03733381 | 0.1573626
4520 | 0.03741503 | 0.1576824
4530 | 0.03749623 | 0.1580022
4540 | 0.03757743 | 0.1583218
4550 | 0.03765862 | 0.1586412
4560 | 0.03773981 | 0.1589606
4570 | 0.03782098 | 0.1592798
4580 | 0.03790215 | 0.1595989
4590 | 0.03798332 | 0.1599179
4600 | 0.03806447 | 0.1602368
4610 | 0.03814562 | 0.1605556
4620 | 0.03822677 | 0.1608742
4630 | 0.0383079 | 0.1611927
4640 | 0.03838903 | 0.1615111
4650 | 0.03847016 | 0.1618293
4660 | 0.03855127 | 0.1621475
4670 | 0.03863238 | 0.1624655
4680 | 0.03871348 | 0.1627834
4690 | 0.03879458 | 0.1631012
4700 | 0.03887567 | 0.1634189
4710 | 0.03895675 | 0.1637364
4720 | 0.03903782 | 0.1640538
4730 | 0.03911889 | 0.1643711
4740 | 0.03919995 | 0.1646883
4750 | 0.03928101 | 0.1650054
4760 | 0.03936206 | 0.1653223
4770 | 0.0394431 | 0.1656391
4780 | 0.03952413 | 0.1659558
4790 | 0.03960516 | 0.1662724
4800 | 0.03968618 | 0.1665888
4810 | 0.03976719 | 0.1669052
4820 | 0.0398482 | 0.1672214
4830 | 0.0399292 | 0.1675375
4840 | 0.04001019 | 0.1678535
4850 | 0.04009118 | 0.1681693
4860 | 0.04017216 | 0.1684851
4870 | 0.04025313 | 0.1688007
4880 | 0.04033409 | 0.1691162
4890 | 0.04041505 | 0.1694316
4900 | 0.040496 | 0.1697468
4910 | 0.04057695 | 0.170062
4920 | 0.04065789 | 0.170377
4930 | 0.04073882 | 0.1706919
4940 | 0.04081974 | 0.1710067
4950 | 0.04090066 | 0.1713213
4960 | 0.04098157 | 0.1716359
4970 | 0.04106248 | 0.1719503
4980 | 0.04114337 | 0.1722646
4990 | 0.04122426 | 0.1725788
5000 | 0.04130515 | 0.1728928
5010 | 0.04138602 | 0.1732068
5020 | 0.04146689 | 0.1735206
5030 | 0.04154776 | 0.1738343
5040 | 0.04162861 | 0.1741479
5050 | 0.04170946 | 0.1744614
5060 | 0.04179031 | 0.1747747
5070 | 0.04187114 | 0.175088
5080 | 0.04195197 | 0.1754011
5090 | 0.04203279 | 0.1757141
5100 | 0.04211361 | 0.1760269
5110 | 0.04219442 | 0.1763397
5120 | 0.04227522 | 0.1766523
5130 | 0.04235601 | 0.1769648
5140 | 0.0424368 | 0.1772772
5150 | 0.04251758 | 0.1775895
5160 | 0.04259836 | 0.1779017
5170 | 0.04267912 | 0.1782137
5180 | 0.04275989 | 0.1785257
5190 | 0.04284064 | 0.1788375
5200 | 0.04292139 | 0.1791492
5210 | 0.04300213 | 0.1794607
5220 | 0.04308286 | 0.1797722
5230 | 0.04316359 | 0.1800835
5240 | 0.04324431 | 0.1803947
5250 | 0.04332502 | 0.1807058
5260 | 0.04340573 | 0.1810168
5270 | 0.04348643 | 0.1813277
5280 | 0.04356712 | 0.1816384
5290 | 0.04364781 | 0.181949
5300 | 0.04372848 | 0.1822595
5310 | 0.04380916 | 0.1825699
5320 | 0.04388982 | 0.1828802
5330 | 0.04397048 | 0.1831904
5340 | 0.04405113 | 0.1835004
5350 | 0.04413178 | 0.1838103
5360 | 0.04421242 | 0.1841201
5370 | 0.04429305 | 0.1844298
5380 | 0.04437367 | 0.1847394
5390 | 0.04445429 | 0.1850488
5400 | 0.0445349 | 0.1853581
5410 | 0.04461551 | 0.1856674
5420 | 0.0446961 | 0.1859764
5430 | 0.04477669 | 0.1862854
5440 | 0.04485728 | 0.1865943
5450 | 0.04493786 | 0.186903
5460 | 0.04501843 | 0.1872117
5470 | 0.04509899 | 0.1875202
5480 | 0.04517955 | 0.1878286
5490 | 0.0452601 | 0.1881368
5500 | 0.04534064 | 0.188445
5510 | 0.04542118 | 0.188753
5520 | 0.04550171 | 0.189061
5530 | 0.04558223 | 0.1893688
5540 | 0.04566274 | 0.1896765
5550 | 0.04574325 | 0.189984
5560 | 0.04582376 | 0.1902915
5570 | 0.04590425 | 0.1905988
5580 | 0.04598474 | 0.1909061
5590 | 0.04606522 | 0.1912132
5600 | 0.0461457 | 0.1915202
5610 | 0.04622617 | 0.191827
5620 | 0.04630663 | 0.1921338
5630 | 0.04638708 | 0.1924404
5640 | 0.04646753 | 0.192747
5650 | 0.04654797 | 0.1930534
5660 | 0.04662841 | 0.1933597
5670 | 0.04670883 | 0.1936658
5680 | 0.04678925 | 0.1939719
5690 | 0.04686967 | 0.1942778
5700 | 0.04695008 | 0.1945837
5710 | 0.04703048 | 0.1948894
5720 | 0.04711087 | 0.195195
5730 | 0.04719126 | 0.1955005
5740 | 0.04727164 | 0.1958058
5750 | 0.04735201 | 0.1961111
5760 | 0.04743238 | 0.1964162
5770 | 0.04751274 | 0.1967212
5780 | 0.04759309 | 0.1970261
5790 | 0.04767344 | 0.1973309
5800 | 0.04775378 | 0.1976356
5810 | 0.04783411 | 0.1979401
5820 | 0.04791444 | 0.1982446
5830 | 0.04799475 | 0.1985489
5840 | 0.04807507 | 0.1988531
5850 | 0.04815537 | 0.1991572
5860 | 0.04823567 | 0.1994612
5870 | 0.04831596 | 0.199765
5880 | 0.04839625 | 0.2000688
5890 | 0.04847653 | 0.2003724
5900 | 0.0485568 | 0.2006759
5910 | 0.04863706 | 0.2009793
5920 | 0.04871732 | 0.2012826
5930 | 0.04879757 | 0.2015858
5940 | 0.04887782 | 0.2018888
5950 | 0.04895806 | 0.2021918
5960 | 0.04903829 | 0.2024946
5970 | 0.04911851 | 0.2027973
5980 | 0.04919873 | 0.2030999
5990 | 0.04927894 | 0.2034024
6000 | 0.04935914 | 0.2037047
6010 | 0.04943934 | 0.204007
6020 | 0.04951953 | 0.2043091
6030 | 0.04959972 | 0.2046111
6040 | 0.04967989 | 0.204913
6050 | 0.04976006 | 0.2052148
6060 | 0.04984023 | 0.2055165
6070 | 0.04992038 | 0.2058181
6080 | 0.05000053 | 0.2061195
6090 | 0.05008068 | 0.2064209
6100 | 0.05016081 | 0.2067221
6110 | 0.05024094 | 0.2070232
6120 | 0.05032107 | 0.2073242
6130 | 0.05040118 | 0.207625
6140 | 0.05048129 | 0.2079258
6150 | 0.05056139 | 0.2082264
6160 | 0.05064149 | 0.208527
6170 | 0.05072158 | 0.2088274
6180 | 0.05080166 | 0.2091277
6190 | 0.05088174 | 0.2094279
6200 | 0.05096181 | 0.209728
6210 | 0.05104187 | 0.2100279
6220 | 0.05112192 | 0.2103278
6230 | 0.05120197 | 0.2106275
6240 | 0.05128201 | 0.2109271
6250 | 0.05136205 | 0.2112267
6260 | 0.05144208 | 0.2115261
6270 | 0.0515221 | 0.2118253
6280 | 0.05160211 | 0.2121245
6290 | 0.05168212 | 0.2124236
6300 | 0.05176212 | 0.2127225
6310 | 0.05184212 | 0.2130213
6320 | 0.05192211 | 0.21332
6330 | 0.05200209 | 0.2136186
6340 | 0.05208206 | 0.2139171
6350 | 0.05216203 | 0.2142155
6360 | 0.05224199 | 0.2145138
6370 | 0.05232194 | 0.2148119
6380 | 0.05240189 | 0.2151099
6390 | 0.05248183 | 0.2154079
6400 | 0.05256177 | 0.2157057
6410 | 0.05264169 | 0.2160034
6420 | 0.05272161 | 0.2163009
6430 | 0.05280153 | 0.2165984
6440 | 0.05288143 | 0.2168958
6450 | 0.05296134 | 0.217193
6460 | 0.05304123 | 0.2174901
6470 | 0.05312112 | 0.2177872
6480 | 0.053201 | 0.2180841
6490 | 0.05328087 | 0.2183809
6500 | 0.05336073 | 0.2186775
6510 | 0.05344059 | 0.2189741
6520 | 0.05352045 | 0.2192705
6530 | 0.05360029 | 0.2195669
6540 | 0.05368013 | 0.2198631
6550 | 0.05375997 | 0.2201592
6560 | 0.05383979 | 0.2204552
6570 | 0.05391961 | 0.2207511
6580 | 0.05399942 | 0.2210469
6590 | 0.05407923 | 0.2213426
6600 | 0.05415903 | 0.2216381
6610 | 0.05423882 | 0.2219336
6620 | 0.05431861 | 0.2222289
6630 | 0.05439839 | 0.2225241
6640 | 0.05447816 | 0.2228192
6650 | 0.05455792 | 0.2231142
6660 | 0.05463768 | 0.2234091
6670 | 0.05471743 | 0.2237039
6680 | 0.05479718 | 0.2239985
6690 | 0.05487692 | 0.2242931
6700 | 0.05495665 | 0.2245875
6710 | 0.05503638 | 0.2248818
6720 | 0.05511609 | 0.2251761
6730 | 0.05519581 | 0.2254702
6740 | 0.05527551 | 0.2257641
6750 | 0.05535521 | 0.226058
6760 | 0.0554349 | 0.2263518
6770 | 0.05551459 | 0.2266454
6780 | 0.05559426 | 0.226939
6790 | 0.05567393 | 0.2272324
6800 | 0.0557536 | 0.2275257
6810 | 0.05583326 | 0.2278189
6820 | 0.05591291 | 0.228112
6830 | 0.05599255 | 0.228405
6840 | 0.05607219 | 0.2286979
6850 | 0.05615182 | 0.2289907
6860 | 0.05623145 | 0.2292833
6870 | 0.05631106 | 0.2295759
6880 | 0.05639067 | 0.2298683
6890 | 0.05647028 | 0.2301606
6900 | 0.05654988 | 0.2304528
6910 | 0.05662947 | 0.2307449
6920 | 0.05670905 | 0.2310369
6930 | 0.05678863 | 0.2313288
6940 | 0.0568682 | 0.2316205
6950 | 0.05694776 | 0.2319122
6960 | 0.05702732 | 0.2322037
6970 | 0.05710687 | 0.2324952
6980 | 0.05718641 | 0.2327865
6990 | 0.05726595 | 0.2330777
7000 | 0.05734548 | 0.2333688
7010 | 0.057425 | 0.2336598
7020 | 0.05750452 | 0.2339507
7030 | 0.05758403 | 0.2342414
7040 | 0.05766353 | 0.2345321
7050 | 0.05774303 | 0.2348226
7060 | 0.05782252 | 0.2351131
7070 | 0.05790201 | 0.2354034
7080 | 0.05798148 | 0.2356936
7090 | 0.05806095 | 0.2359837
7100 | 0.05814041 | 0.2362737
7110 | 0.05821987 | 0.2365636
7120 | 0.05829932 | 0.2368534
7130 | 0.05837876 | 0.2371431
7140 | 0.0584582 | 0.2374326
7150 | 0.05853763 | 0.2377221
7160 | 0.05861705 | 0.2380114
7170 | 0.05869647 | 0.2383006
7180 | 0.05877588 | 0.2385898
7190 | 0.05885528 | 0.2388788
7200 | 0.05893468 | 0.2391677
7210 | 0.05901407 | 0.2394565
7220 | 0.05909345 | 0.2397451
7230 | 0.05917283 | 0.2400337
7240 | 0.0592522 | 0.2403222
7250 | 0.05933156 | 0.2406105
7260 | 0.05941092 | 0.2408988
7270 | 0.05949026 | 0.2411869
7280 | 0.05956961 | 0.2414749
7290 | 0.05964894 | 0.2417628
7300 | 0.05972827 | 0.2420506
7310 | 0.0598076 | 0.2423383
7320 | 0.05988691 | 0.2426259
7330 | 0.05996622 | 0.2429134
7340 | 0.06004552 | 0.2432007
7350 | 0.06012482 | 0.243488
7360 | 0.06020411 | 0.2437752
7370 | 0.06028339 | 0.2440622
7380 | 0.06036267 | 0.2443491
7390 | 0.06044194 | 0.244636
7400 | 0.0605212 | 0.2449227
7410 | 0.06060045 | 0.2452093
7420 | 0.0606797 | 0.2454958
7430 | 0.06075894 | 0.2457822
7440 | 0.06083818 | 0.2460684
7450 | 0.06091741 | 0.2463546
7460 | 0.06099663 | 0.2466407
7470 | 0.06107585 | 0.2469266
7480 | 0.06115506 | 0.2472125
7490 | 0.06123426 | 0.2474982
7500 | 0.06131345 | 0.2477838
7510 | 0.06139264 | 0.2480693
7520 | 0.06147182 | 0.2483547
7530 | 0.061551 | 0.2486401
7540 | 0.06163017 | 0.2489252
7550 | 0.06170933 | 0.2492103
7560 | 0.06178849 | 0.2494953
7570 | 0.06186764 | 0.2497802
7580 | 0.06194678 | 0.2500649
7590 | 0.06202591 | 0.2503496
7600 | 0.06210504 | 0.2506341
7610 | 0.06218416 | 0.2509186
7620 | 0.06226328 | 0.2512029
7630 | 0.06234239 | 0.2514871
7640 | 0.06242149 | 0.2517712
7650 | 0.06250059 | 0.2520552
7660 | 0.06257967 | 0.2523391
7670 | 0.06265876 | 0.2526229
7680 | 0.06273783 | 0.2529066
7690 | 0.0628169 | 0.2531902
7700 | 0.06289596 | 0.2534736
7710 | 0.06297502 | 0.253757
7720 | 0.06305407 | 0.2540403
7730 | 0.06313311 | 0.2543234
7740 | 0.06321214 | 0.2546064
7750 | 0.06329117 | 0.2548894
7760 | 0.06337019 | 0.2551722
7770 | 0.06344921 | 0.2554549
7780 | 0.06352822 | 0.2557375
7790 | 0.06360722 | 0.25602
7800 | 0.06368622 | 0.2563024
7810 | 0.0637652 | 0.2565847
7820 | 0.06384419 | 0.2568669
7830 | 0.06392316 | 0.2571489
7840 | 0.06400213 | 0.2574309
7850 | 0.06408109 | 0.2577128
7860 | 0.06416005 | 0.2579945
7870 | 0.064239 | 0.2582762
7880 | 0.06431794 | 0.2585577
7890 | 0.06439687 | 0.2588391
7900 | 0.0644758 | 0.2591204
7910 | 0.06455472 | 0.2594017
7920 | 0.06463364 | 0.2596828
7930 | 0.06471255 | 0.2599638
7940 | 0.06479145 | 0.2602447
7950 | 0.06487035 | 0.2605255
7960 | 0.06494923 | 0.2608061
7970 | 0.06502812 | 0.2610867
7980 | 0.06510699 | 0.2613672
7990 | 0.06518586 | 0.2616475
8000 | 0.06526472 | 0.2619278
8010 | 0.06534358 | 0.2622079
8020 | 0.06542243 | 0.262488
8030 | 0.06550127 | 0.2627679
8040 | 0.06558011 | 0.2630478
8050 | 0.06565893 | 0.2633275
8060 | 0.06573776 | 0.2636071
8070 | 0.06581657 | 0.2638866
8080 | 0.06589538 | 0.264166
8090 | 0.06597418 | 0.2644453
8100 | 0.06605298 | 0.2647245
8110 | 0.06613177 | 0.2650036
8120 | 0.06621055 | 0.2652826
8130 | 0.06628933 | 0.2655615
8140 | 0.0663681 | 0.2658402
8150 | 0.06644686 | 0.2661189
8160 | 0.06652561 | 0.2663975
8170 | 0.06660436 | 0.2666759
8180 | 0.06668311 | 0.2669543
8190 | 0.06676184 | 0.2672325
8200 | 0.06684057 | 0.2675106
8210 | 0.06691929 | 0.2677887
8220 | 0.06699801 | 0.2680666
8230 | 0.06707672 | 0.2683444
8240 | 0.06715542 | 0.2686221
8250 | 0.06723412 | 0.2688997
8260 | 0.06731281 | 0.2691772
8270 | 0.06739149 | 0.2694546
8280 | 0.06747017 | 0.2697319
8290 | 0.06754883 | 0.2700091
8300 | 0.0676275 | 0.2702862
8310 | 0.06770615 | 0.2705632
8320 | 0.0677848 | 0.2708401
8330 | 0.06786345 | 0.2711168
8340 | 0.06794208 | 0.2713935
8350 | 0.06802071 | 0.27167
8360 | 0.06809934 | 0.2719465
8370 | 0.06817795 | 0.2722228
8380 | 0.06825656 | 0.2724991
8390 | 0.06833516 | 0.2727752
8400 | 0.06841376 | 0.2730513
8410 | 0.06849235 | 0.2733272
8420 | 0.06857093 | 0.273603
8430 | 0.06864951 | 0.2738787
8440 | 0.06872808 | 0.2741543
8450 | 0.06880664 | 0.2744298
8460 | 0.0688852 | 0.2747053
8470 | 0.06896375 | 0.2749806
8480 | 0.06904229 | 0.2752557
8490 | 0.06912083 | 0.2755308
8500 | 0.06919936 | 0.2758058
8510 | 0.06927788 | 0.2760807
8520 | 0.0693564 | 0.2763555
8530 | 0.06943491 | 0.2766302
8540 | 0.06951342 | 0.2769047
8550 | 0.06959191 | 0.2771792
8560 | 0.0696704 | 0.2774536
8570 | 0.06974889 | 0.2777278
8580 | 0.06982736 | 0.278002
8590 | 0.06990584 | 0.278276
8600 | 0.0699843 | 0.27855
8610 | 0.07006276 | 0.2788238
8620 | 0.07014121 | 0.2790975
8630 | 0.07021965 | 0.2793712
8640 | 0.07029809 | 0.2796447
8650 | 0.07037652 | 0.2799181
8660 | 0.07045494 | 0.2801914
8670 | 0.07053336 | 0.2804647
8680 | 0.07061177 | 0.2807378
8690 | 0.07069018 | 0.2810108
8700 | 0.07076858 | 0.2812837
8710 | 0.07084697 | 0.2815565
8720 | 0.07092535 | 0.2818292
8730 | 0.07100373 | 0.2821018
8740 | 0.0710821 | 0.2823743
8750 | 0.07116046 | 0.2826467
8760 | 0.07123882 | 0.282919
8770 | 0.07131717 | 0.2831911
8780 | 0.07139552 | 0.2834632
8790 | 0.07147386 | 0.2837352
8800 | 0.07155219 | 0.2840071
8810 | 0.07163051 | 0.2842788
8820 | 0.07170883 | 0.2845505
8830 | 0.07178715 | 0.2848221
8840 | 0.07186545 | 0.2850935
8850 | 0.07194375 | 0.2853649
8860 | 0.07202204 | 0.2856361
8870 | 0.07210033 | 0.2859073
8880 | 0.07217861 | 0.2861783
8890 | 0.07225688 | 0.2864493
8900 | 0.07233514 | 0.2867201
8910 | 0.0724134 | 0.2869909
8920 | 0.07249165 | 0.2872615
8930 | 0.0725699 | 0.287532
8940 | 0.07264814 | 0.2878025
8950 | 0.07272637 | 0.2880728
8960 | 0.0728046 | 0.288343
8970 | 0.07288282 | 0.2886131
8980 | 0.07296103 | 0.2888832
8990 | 0.07303924 | 0.2891531
9000 | 0.07311744 | 0.2894229
9010 | 0.07319563 | 0.2896926
9020 | 0.07327382 | 0.2899622
9030 | 0.073352 | 0.2902317
9040 | 0.07343017 | 0.2905011
9050 | 0.07350834 | 0.2907704
9060 | 0.0735865 | 0.2910397
9070 | 0.07366465 | 0.2913088
9080 | 0.0737428 | 0.2915777
9090 | 0.07382094 | 0.2918466
9100 | 0.07389907 | 0.2921154
9110 | 0.0739772 | 0.2923841
9120 | 0.07405532 | 0.2926527
9130 | 0.07413343 | 0.2929212
9140 | 0.07421154 | 0.2931896
9150 | 0.07428964 | 0.2934579
9160 | 0.07436773 | 0.2937261
9170 | 0.07444582 | 0.2939941
9180 | 0.0745239 | 0.2942621
9190 | 0.07460198 | 0.29453
9200 | 0.07468005 | 0.2947978
9210 | 0.07475811 | 0.2950654
9220 | 0.07483616 | 0.295333
9230 | 0.07491421 | 0.2956005
9240 | 0.07499225 | 0.2958679
9250 | 0.07507029 | 0.2961351
9260 | 0.07514831 | 0.2964023
9270 | 0.07522634 | 0.2966694
9280 | 0.07530435 | 0.2969363
9290 | 0.07538236 | 0.2972032
9300 | 0.07546036 | 0.2974699
9310 | 0.07553836 | 0.2977366
9320 | 0.07561635 | 0.2980032
9330 | 0.07569433 | 0.2982696
9340 | 0.0757723 | 0.298536
9350 | 0.07585027 | 0.2988022
9360 | 0.07592823 | 0.2990684
9370 | 0.07600619 | 0.2993344
9380 | 0.07608414 | 0.2996004
9390 | 0.07616208 | 0.2998662
9400 | 0.07624002 | 0.300132
9410 | 0.07631795 | 0.3003976
9420 | 0.07639587 | 0.3006632
9430 | 0.07647379 | 0.3009286
9440 | 0.0765517 | 0.301194
9450 | 0.0766296 | 0.3014592
9460 | 0.0767075 | 0.3017244
9470 | 0.07678539 | 0.3019894
9480 | 0.07686327 | 0.3022544
9490 | 0.07694115 | 0.3025192
9500 | 0.07701902 | 0.3027839
9510 | 0.07709688 | 0.3030486
9520 | 0.07717474 | 0.3033131
9530 | 0.07725259 | 0.3035776
9540 | 0.07733044 | 0.3038419
9550 | 0.07740827 | 0.3041061
9560 | 0.0774861 | 0.3043703
9570 | 0.07756393 | 0.3046343
9580 | 0.07764175 | 0.3048983
9590 | 0.07771956 | 0.3051621
9600 | 0.07779736 | 0.3054258
9610 | 0.07787516 | 0.3056895
9620 | 0.07795295 | 0.305953
9630 | 0.07803074 | 0.3062165
9640 | 0.07810852 | 0.3064798
9650 | 0.07818629 | 0.306743
9660 | 0.07826405 | 0.3070062
9670 | 0.07834181 | 0.3072692
9680 | 0.07841957 | 0.3075322
9690 | 0.07849731 | 0.307795
9700 | 0.07857505 | 0.3080577
9710 | 0.07865278 | 0.3083204
9720 | 0.07873051 | 0.3085829
9730 | 0.07880823 | 0.3088454
9740 | 0.07888594 | 0.3091077
9750 | 0.07896365 | 0.3093699
9760 | 0.07904135 | 0.3096321
9770 | 0.07911904 | 0.3098941
9780 | 0.07919673 | 0.3101561
9790 | 0.07927441 | 0.3104179
9800 | 0.07935208 | 0.3106797
9810 | 0.07942975 | 0.3109413
9820 | 0.07950741 | 0.3112029
9830 | 0.07958506 | 0.3114643
9840 | 0.07966271 | 0.3117257
9850 | 0.07974035 | 0.3119869
9860 | 0.07981799 | 0.312248
9870 | 0.07989561 | 0.3125091
9880 | 0.07997323 | 0.31277
9890 | 0.08005085 | 0.3130309
9900 | 0.08012846 | 0.3132917
9910 | 0.08020606 | 0.3135523
9920 | 0.08028365 | 0.3138129
9930 | 0.08036124 | 0.3140733
9940 | 0.08043882 | 0.3143337
9950 | 0.0805164 | 0.3145939
9960 | 0.08059397 | 0.3148541
9970 | 0.08067153 | 0.3151142
9980 | 0.08074909 | 0.3153741
9990 | 0.08082664 | 0.315634
10000 | 0.08090418 | 0.3158937

## График
P(d) = 1 - exp[-Σd / sin(θ)] | Данные вертикальных маркеров
| B₄C-50 X | B₄C-50 Y | B₄C-100 X | B₄C-100 Y | B₄C-200 X | B₄C-200 Y | B₄C-400 X | B₄C-400 Y | Li X | Li Y | a X | a Y
Расчёт выполнен по экспоненциальному закону ослабления нейтронного пучка. График показывает вероятность захвата нейтрона в слое B₄C, а не полную эффективность регистрации детектора. Прямые нейтронные измерения исследуемых образцов не проводились. | 50 | 0 | 100 | 0 | 200 | 0 | 400 | 0 | 1700 | 0 | 3500 | 0
| 50 | 1 | 100 | 1 | 200 | 1 | 400 | 1 | 1700 | 1 | 3500 | 1
Исследуемые образцы
| Образец | Номинальная толщина, нм | P, природный бор | P, обогащённый бор
| B₄C-50 | 50 | 0.0004217355 | 0.00189641
| B₄C-100 | 100 | 0.0008432932 | 0.003789223
| B₄C-200 | 200 | 0.001685875 | 0.007564088
| B₄C-400 | 400 | 0.003368908 | 0.01507096